## Housing detail issue
No | Date | Part No | Cust Kp_No | Vendor | Incoming Lot (Q'ty) | Rejected Reason: | Inspected (Q'ty) | Defect (Q'ty) | Defect Rate | lmage | Status
1 | 2021-05-28 | 443.00726.015 | BOTTOM CASE ASS'Y 779.4*95.9*59.5mm REV.00 ABS GP | INKEL | 150 | 1.Scratch | 32 | 15 | 46.88%
[6 empty] | 2.Dimension out of Spec Dim 7 : 68.3 - 68.5-mm Actual: 69.05 69.05 69.05 69.06 69.06-mm | 5 | 5 | 100% |  | Open
2 | 2021-05-28 | 481.00592.005 | RUBBER PAD 142.8*14.3*4mm REV.0 SHORE 30 | INKEL | 200 | 1.Material unlike Spec 2.Dimension out of Spec Dim 1 :142.70-142.90-mm Actual:142.61 142.62 142.62 142.61 142.61-mm | 5 | 5 | 100% |  | Open
3 | 2021-05-28 | 441.00994.015 | FRONT COVER ASS'Y 777.3*53.6*71.3mm REV. | INKEL | 199 | Dimension out of Spec Dim B : 71.0-71.6-mm Actual :70.26 70.21 70.25 70.26 70.24-mm Dim C : 53.3-53.9-mm Actual: 52.41 52.42 52.42 52.42 52.42-mm | 5 | 5 | 100% |  | Open
1 | 2021-05-28 | 441.01000.005 | TOP CASE ASS'Y 780.4*97.33*29.8mm REV.01 ABS GP | INKEL | 194 | Broken | 32 | 10 | 31.25%
[6 empty] | Dim 1: 780.2 - 780.6 - mm Actual:782 782 782 781 781-mm | 5 | 5 | 100%
Dim 2: 10.35 - 10.45 - mm Actual:11.01 11.01 11.01 11.02 11.02-mm
Dim 3 : 24.6 - 24.8 - mm Actual:24.96 24.96 24.96 24.95 24.95-mm
Dim 5: 37.1 - 37.3 - mm Actual: 37.50 37.50 37.50 37.51 35.71-mm
Dim 6: 29.7 - 29.9 - mm Actual: 30.69 30.69 60.67 30.68 30.68-mm
Dim 7: 30.6 - 30.8 - mm Actual 30.98 30.98 30.98 30.99 30.99-mm
Dim 8: 1.83 - 1.93 - mm Actual: 1.18 1.18 1.18 1.19 1.19-mm
Dim 9: 1.82 - 1.92 - mm Actual :1.17 1.17 1.17 1.18 1.18-mm
Dim 10: 1.81 - 1.91 - mm Actual: 1.11 1.11 1.11 1.12 1.12-mm

## Speaker and cable issue
No | Date | Part No | Incoming Lot (Q'ty) | Inspected (Q'ty) | Defect (Q'ty) | Defect Rate | Vendor | Cust Kp No | Rejected Reason: | Image | Status | 문제점에 대한 답변 | ENGLISGH
1 | 44342 | 352.00192.005LT | 400 | 48 | 30 | 0.625 | DREAMUS | SPEAKER 4+-0.6ohm 80+-3dB 8~15W GP 4AI20 | Glue spill |  | Open | 1. 불량유형이 외곽에 본드가 비치는 것인지 확인 요청. 2. 일반적으로 본드가 진동판 외곽에 비치게 도포함. 3. 진동판 외곽에 본드 도포가 되지 않으면 접착면적에 본드 미도포 문제가 발생이 됨. | it is normal to Glue spill of fullrange speaker. If not to Glue spill on the top side, the glue may not be applied.
2 | 44342 | 352.00191.005LT | 400 | 48 | 30 | 0.625 | DREAMUS | SPEAKER 3+-0.5ohm 81+-3dB 30~40W GP 4AI2 | Glue spill |  | Open | 1. 이번 대응 샘플은 한국에서 제작된 샘플로 타원형 로봇본드 도포기가 없어 수작업으로 진행됨. 2. 왼쪽 사진은 정상제품으로 판단됨. 3. 오른쪽 제품은 본드가 과도포되었음. 진동판 외곽이 러버 재질로 스피커와 기구물 조립시 쿠션 압착이되어 Air Leak 및 안착에 문제가 없을것으로 사료됨. 4. 정상적으로는 문제점을 해결해야 하나 베트남 코로나 문제로 회수 및 작업이 어려움 5.추후 베트남 생산시에는 타원형 로봇 본드 도포기를 적용하여 본드량 관리 예정. | 1. this sample is maed by hand. Due to hand made, More glue may be applied 2. it will be no problem whith assembly bottom housing. Because will be assembled by screw. 3. woofer glue will be applied by machine next build.
3 | 44342 | 377.00347.005LT | 200 | 5 | 5 | 1 | DREAMUS | CABLE INT WIRE HARNESS 175/325+5mm RED/B | Dimension out of Spec Dim C :21.5-21.9-mm Actual :21.21 21.13 21.15 21.13 21.24-mm |  | Open | 와이어 몰드의 치수 문제 확인 사출후 추출 문제로 몰드부 휨발생 치수 NG 몰드부 휨 및 Burr발생이 확인되어 공급사에 수정 요청 진행 | Dimension NG due to Mold part warpage and burr occurrence ALT: Confirm the waiver DVT3, it will be no problem the assembly
5 | 44342 | 377.00346.005LT | 200 | 5 | 5 | 1 | DREAMUS | CABLE INT WIRE HARNESS 290/440+5mm RED/B | Dimension out of Spec Dim C : 21.5-21.9-mm Actual : 21.36 21.42 21.40 21.38 21.45-mm |  | Open | 정상 추출시 치수
=> 추후 공급분에 대해 개선 적용.

## Sheet2 (hidden)
Part No | Incoming Lot (Q'ty) | Inspected (Q'ty) | Defect (Q'ty) | Defect Rate | Vendor | Cust Kp_No | Rejected Reason:
443.00726.015 | 150 | 32 | 15 | 46.88% | INKEL | BOTTOM CASE ASS'Y 779.4*95.9*59.5mm REV.00 ABS GP | 1.Scratch 2.Dimension out of Spec
481.00592.005 | 200 | 5 | 5 | 100% | INKEL | RUBBER PAD 142.8*14.3*4mm REV.0 SHORE 30 | 1.Material unlike Spec 2.Dimension out of Spec
441.00994.015 | 199 | 32 | 32 | 100% | INKEL | FRONT COVER ASS'Y 777.3*53.6*71.3mm REV. | Dimension out of Spec
441.01000.005 | 194 | 32 | 10 | 31.25% | INKEL | TOP CASE ASS'Y 780.4*97.33*29.8mm REV.01 ABS GP | 1.Dimension out of Spec 2.Broken